## Layout
Forma de cálculo da capacidade instalada= comprimento x largura x altura
Condições de Operação
Linha de Tratamento Superfície | Situação atual | Situação Futura / Descrição da alteração | Etapas do processo | Situação futura |  |  |  | Produtos Químicos (nomenclatura IUPAC) | Confirmação FDS | Composição do Banho (nomenclatura IUPAC) | Temperatura (ºC) | Mecanismo aquecimento | Potência Queimador (kW) (se aplicável) | Agitação (identificação mecanismo) | Fonte pontual associada | Descargas/Regenerações (datas) | Avaliação - tabela 5.4 do BREF STM Unidades contribuintes fonte pontual ¦ Poluentes | VLE/ VEA (mg/Nm3) | Características Ventilador | MTD | Estado Tina (Fechado/não Fechado)
Linha de anodização Velha | 12 | Mantém-se | DESENGORDURANTE ALCALINO | 12 |  |  |  | tetraborato de sódio, pentahidrato pirofosfato de tetrassódio carbonato de sódio Amina de cadeia longa |  | BONDERITE C-AK 18: 30 a 50 g/l | 55 | Queimador FF7 | 151.2 | S | NA | [5 empty] | FECHADA QUANDO O BANHO ESTÁ SEM FUNCIONAR
Linha de anodização Velha | 14 | Mantém-se | SATINAGEM | 14 |  |  |  | Hidróxido de Sódio a 50% Bonderit C- AK 62350 :- FDS não refere |  | Soda caústica: 90 a 120 g/l Bonderite C-AK 62350: 50 a 70 ml/l | 65 | Queimador FF7 | 151.2 | S | NA | [5 empty] | FECHADA QUANDO O BANHO ESTÁ SEM FUNCIONAR
Linha de anodização Velha | 0 | Mantém-se | LAVAGEM | 0 |  |  |  | Água |  | NA | AMB | NA | NA | S | NA | [5 empty] | NÃO FECHADA
Linha de anodização Velha | 10 | Mantém-se | SODA Nº 1 | 10 |  |  |  | HIDRÓXIDO DE SÓDIO A 98% |  | soda caústica 15 g/l a 25 g/l | AMB | NA | NA | S | NA | 06-01-2024 descarga |  |  |  |  | NÃO FECHADA
Linha de anodização Velha | 10 | Mantém-se | SODA Nº2 | 10 |  |  |  | HIDRÓXIDO DE SÓDIO A 98% |  | soda caústica 20 g/l a 30 g/l | AMB | NA | NA | S | NA | 06-01-2024 descarga |  |  |  |  | NÃO FECHADA
Linha de anodização Velha | 0 | Mantém-se | LAVAGEM | 0 |  |  |  | Água |  | NA | AMB | NA | NA | S | NA | 24/02/2024 descarga |  |  |  |  | NÃO FECHADA
Linha de anodização Velha | 9.5 | Mantém-se | NEUTRALIZAÇÃO ÁCIDA | 9.5 |  |  |  | ÁCIDO NITRICO |  | Ácido nitrico: 80 a 90g/l | AMB | NA | NA | N | NA | [5 empty] | NÃO FECHADA
Linha de anodização Velha | 0 | Mantém-se | LAVAGEM | 0 |  |  |  | Água |  | NA | AMB | NA | NA | S | NA | [5 empty] | NÃO FECHADA
Linha de anodização Velha | 10 | Mantém-se | ANODIZAÇÃO Nº1 (DESATIVADA) | 10 |  |  |  | NA |  | NA | NA | NA | NA | N | NA | [5 empty] | NÃO FECHADA
Linha de anodização Velha | 15 | Mantém-se | ANODIZAÇÃO Nº2 | 15 |  |  |  | Ácido sulfúrico |  | Ácido sulfúrico: 180 a 200g/l | 18-20 | CHILLER 30 RA240B CHILLER 30GB055 | NA | S | NA | 06-02-2024 1/2 descarga |  |  |  |  | NÃO FECHADA
Linha de anodização Velha | 15 | Mantém-se | ANODIZAÇÃO Nº3 | 15 |  |  |  | Ácido sulfúrico |  | Ácido sulfúrico: 180 a 200g/l | 18-20 | CHILLER 30 RA240B CHILLER 30GB055 | NA | S | NA | 06-02-2024 1/2 descarga |  |  |  |  | NÃO FECHADA
| 0 |  | LAVAGEM | 0 |  |  |  | Água |  | NA | AMB | NA | NA | N | NA | [5 empty] | NÃO FECHADA
Linha de anodização Velha | 12 | Mantém-se | COLORAÇÃO ELETROQUÍMICA | 12 |  |  |  | Bonderite M AD 12000: sulfato de estanho Bonderite M ED 12003 : sulfato de ferro(II) + Ácido salicílico, 5-sulfo-2H2O + ácido sulfúrico |  | Ácido sulfúrico: 15 a 20g/l Bonderite M AD 12000: 12 a 16 g/l Bonderite M ED 12003: 20 a 25 g/l | 22-24 | RESISTÊNCIA ELÉTRICA | NA | N | NA | 20-01-2024 Limpeza da cuba/ regeneração do banho |  |  |  |  | NÃO FECHADA
Linha de anodização Velha | 0 | Mantém-se | LAVAGEM | 0 |  |  |  | Água |  | NA | AMB | NA | NA | N | NA | 20-01-2024 Descarga - limpeza |  |  |  |  | NÃO FECHADA
Linha de anodização Velha | 0 | Mantém-se | LAVAGEM DESMINERALIZADA | 0 |  |  |  | Água |  | NA | AMB | NA | NA | N | NA | 05-02-2024 Descarga - limpeza |  |  |  |  | NÃO FECHADA
Linha de anodização Velha | 6 | Mantém-se | COLMATAGEM Nº1 | 6 |  |  |  | 2-metilisotiazol-3(2H)-ona SOLUÇÃO DE AMÓNIA A 24% |  | GARDO SEAL TP 1931: 2 a 3 g/l (solução de amónia, apenas para corrigir pH do banho) | 98 | Queimador FF8 | 140 | N | NA | 02-02-2024 Descarga - limpeza |  |  |  |  | FECHADA SEMPRE
Linha de anodização Velha | 6 | Mantém-se | COLMATAGEM Nº2 | 6 |  |  |  | 2-metilisotiazol-3(2H)-ona SOLUÇÃO DE AMÓNIA A 24% |  | GARDO SEAL TP 1931: 2 a 3 g/l (solução de amónia, apenas para corrigir pH do banho) | 98 | Queimador FF8 | 140 | N | NA | [5 empty] | FECHADA SEMPRE
Linha de anodização Velha | 6 | Mantém-se | BANHO DE OXALATO DE FERRO | 6 |  |  |  | Trioxalato de amónio e de fer- ro(III) ácido oxálico |  | GARDO COLOUR 7720: 5 a 30 g/l Ácido oxálico (como corretor de pH) | 30-35 | Reaproveitamento do calor da colmatagem | NA | N | NA | [5 empty] | FECHADA SEMPRE
Linha de anodização Velha | 0 | Mantém-se | LAVAGEM | 0 |  |  |  | Água |  | NA | AMB | NA | NA | N | NA | [5 empty] | NÃO FECHADA
Linha de anodização Velha | 8 | Mantém-se | NEUTRALIZAÇÃO ALCALINA | 8 |  |  |  | Bicarbonato de sódio |  | Bicarbonato de sódio 8 g/l | AMB | NA | NA | N | NA | [5 empty] | NÃO FECHADA
Linha de anodização Velha | 8 | Mantém-se | BANHO DE PERMANGANATO DE POTÁSSIO | 8 |  |  |  | Permanganato de potássio |  | Permanganato de potássio 8 g/l | AMB | NA | NA | N | NA | [5 empty] | NÃO FECHADA
Linha de anodização Velha | 6 | Mantém-se | BANHO DE ACETATO DE COBALTO | 6 |  |  |  | Acetato de cobalto |  | Acetato de Cobalto 8 g/l | AMB | NA | NA | N | NA | [5 empty] | NÃO FECHADA
| 147.5 |  |  | 147.5
Linha de lacagem Horizontal (2 linhas, com pré-tratamento comum) | 46 | Substituição destas 2 Linhas de Lacagem Horizontal por uma nova linha, designada como “Lacagem Horizontal Nova” | LAVAGEM | 0 |  |  |  | Água |  | NA | AMB | NA | NA | S | NA | [5 empty] | NÃO FECHADA
Linha de lacagem Horizontal (2 linhas, com pré-tratamento comum) | 11.5 |  | DESENGORDURANTE ALCALINO | 0 |  |  |  | tetraborato de sódio, pentahidrato pirofosfato de tetrassódio carbonato de sódio |  | BONDERITE C-AK 18 30 a 50 g/l | 45 | Queimador (ISENTO) | NA | S | NA | [5 empty] | FECHADA QUANDO O BANHO ESTÁ SEM FUNCIONAR
Linha de lacagem Horizontal (2 linhas, com pré-tratamento comum) | 11.5 |  | DESENGORDURANTE ÁCIDO | 0 |  |  |  | ácido sulfúrico bifluoreto de amónio ácido fluoridrico fluoreto de amónio |  | BONDERITE C IC 1095 2 a 7% | AMB | NA | NA | N | NA | 02-01-2024 Banho novo |  |  |  |  | NÃO FECHADA
Linha de lacagem Horizontal (2 linhas, com pré-tratamento comum) | 11.5 |  | DESOXIDANTE | 0 |  |  |  | ácido sulfúrico bifluoreto de amónio ácido fluoridrico fluoreto de amónio |  | BONDERITE C IC 1095 2 a 7% | AMB | NA | NA | N | NA | 02-01-2024 Banho novo |  |  |  |  | NÃO FECHADA
Linha de lacagem Horizontal (2 linhas, com pré-tratamento comum) | 0 |  | LAVAGEM | 0 |  |  |  | Água |  | NA | AMB | NA | NA | N | NA | 08-01-2024 Descarga 22-01-2024 Descarga 23-02-2024 Descarga |  |  |  |  | NÃO FECHADA
Linha de lacagem Horizontal (2 linhas, com pré-tratamento comum) | 0 |  | LAVAGEM | 0 |  |  |  | Água |  | NA | AMB | NA | NA | N | NA | 08-01-2024 Descarga 22-01-2024 Descarga 23-02-2024 Descarga |  |  |  |  | NÃO FECHADA
Linha de lacagem Horizontal (2 linhas, com pré-tratamento comum) | 11.5 |  | CONVERSÃO | 0 |  |  |  | BONDERITE M-NT 4830 R: hexafluorozirconato(2-) de dihidrogenio ácido fluorídrico BONDERITE M-NT4830: FDS não refere BONDERITE M-NT 4831: hexafluorozirconato(2-) de dihidrogenio |  | BONDERITE M-NT 4830 R (MANUTENÇÃO) BONDERITE M-NT4830: 0,25 a 0,75% (FORMULAÇÃO) BONDERITE M-NT 4831: 0,5% - 1,5% (FORMULAÇÃO) | AMB | NA | NA | N | NA | 08-01-2024 Limpeza da Cuba/regeneração 22-01-2024 Descarga/Limpeza da cuba Regeneração |  |  |  |  | NÃO FECHADA
Linha de lacagem Horizontal (2 linhas, com pré-tratamento comum) | 0 |  | LAVAGEM | 0 |  |  |  | Água |  | NA | AMB | NA | NA | N | NA | 08-01-2024 Descarga 22-01-2024 Descarga 23-02-2024 Descarga |  |  |  |  | NÃO FECHADA
Linha de lacagem Horizontal (2 linhas, com pré-tratamento comum) | 0 |  | LAVAGEM | 0 |  |  |  | Água |  | NA | AMB | NA | NA | N | NA | [5 empty] | NÃO FECHADA
| 46 |  |  | 0 |  |  | 14
Linha de lacagem vertical | 5.3 | Mantém-se | DESENGORDURANTE ALCALINO | 5.3 |  |  |  | BONDERITE C-AK T125: Álcool graxo-EO-PO C8-10 benzil éter 2-Butoxietanol alcohols, C12-15-branched and linear, ethoxylated propoxylated BONDERITE C-AK EC: hidróxido de sódio |  | BONDERITE C-AK T125: 4 a 6 g/l BONDERITE C-AK EC: 20 a 40 g/l | 50 | CALDEIRA FF2 (ISENTO) | 407 | N | FF1 |  | Banhos sem poluentes constantes da tabela 5.4 do BREF STM | TUA já existente: NO2, PTS, SO2, HF, NH3, HCN, Cu, Cr, Metais III, COV. |  |  | FECHADA SEMPRE
Linha de lacagem vertical | 0 | Mantém-se | LAVAGEM | 0 | 0 | 0 | 0 | Água |  | NA | AMB | NA | NA | N | [6 empty] | FECHADA SEMPRE
Linha de lacagem vertical | 0 | Mantém-se | LACAGEM | 0 | 0 | 0 | 0 | Água |  | NA | AMB | NA | NA | N | [6 empty] | FECHADA SEMPRE
Linha de lacagem vertical | 3.7 | Mantém-se | DESOXIDANTE ÁCIDO | 3.7 | 3.7 | 3.7 | 3.7 | ácido sulfúrico bifluoreto de amónio ácido fluoridrico fluoreto de amónio |  | BONDERITE C IC: 1095 2 a 7 % | AMB | NA | NA | N | [6 empty] | FECHADA SEMPRE
Linha de lacagem vertical | 0 | Mantém-se | LAVAGEM | 0 | 0 | 0 | 0 | Água |  | NA | AMB | NA | NA | N | [6 empty] | FECHADA SEMPRE
Linha de lacagem vertical | 0 | Mantém-se | LACAGEM | 0 | 0 | 0 | 0 | Água |  | NA | AMB | NA | NA | N | [6 empty] | FECHADA SEMPRE
Linha de lacagem vertical | 0 | Mantém-se | LAVAGEM | 0 | 0 | 0 | 0 | Água |  | NA | AMB | NA | NA | N | [6 empty] | FECHADA SEMPRE
Linha de lacagem vertical | 5 | Mantém-se | CONVERSÃO | 5 | 5 | 5 | 5 | BONDERITE M-NT 4830 R:hexafluorozirconato(2-) de dihidrogenio ácido fluorídrico BONDERITE M-NT4830: FDS não refere BONDERITE M-NT 4831: hexafluorozirconato(2-) de dihidrogenio |  | BONDERITE M-NT 4830 R (MANUTENÇÃO) BONDERITE M-NT4830: 0,25 a 0,75% (FORMULAÇÃO) BONDERITE M-NT 4831: 0,5% - 1,5% (FORMULAÇÃO) | 22-24 | CALDEIRA FF2 (ISENTO) | 407 | N | FF1 |  | HF | TUA já existente: NO2, PTS, SO2, HF, NH3, HCN, Cu, Cr, Metais III, COV |  |  | FECHADA SEMPRE
| 14 |  |  | 14
Linha de anodização SAT | - | Instalação de nova Linha Anodização SAT | DESENGORDURANTE ALCALINO (T AMBIENTE) | 20 |  |  |  | Mistura de Hidróxido de sódio + Hidróxido de potássio |  | BONDERITE C-AK 2105 : 0,5 a 2,5 % | AMB | Gerador de vapor FF20 | NA | S | FF19 |  | Banhos sem poluentes constantes da tabela 5.4 do BREF STM | - |  |  | NÃO FECHADA
Linha de anodização SAT | - | Instalação de nova Linha Anodização SAT | LAVAGEM 1 | 0 |  |  |  | Água |  | NA | AMB | NA | NA | S | FF19 | 14-02-2024 - Descarga |  |  |  |  | NÃO FECHADA
Linha de anodização SAT | - | Instalação de nova Linha Anodização SAT | DESENGORDURANTE ALCALINO | 26 |  |  |  | p-cumenossulfonato de sódio + p-cumenossulfonato de potássio + alquilaminas de coco etoxiladas+ alcoois secundários etoxilados (C11-15) + pirofosfato de tetrapotássio. |  | GARDOCLEAN T 5281: 30 a 60 g/l | 48-50 | Gerador de vapor FF20 | 2400 | S | FF19 |  | Alquilaminas - medir Amónia | NH3 = 10 (VEA tabela 5.4 do BREF STM) COV's (VLE - Quadro 13 Pt 190-B/2018) |  |  | NÃO FECHADA
Linha de anodização SAT | - | Instalação de nova Linha Anodização SAT | LAVAGEM 2 | 0 |  |  |  | Água |  | NA | AMB | NA | NA | S | FF19 | 05-02-2024 - Descarga |  |  |  |  | NÃO FECHADA
Linha de anodização SAT | - | Instalação de nova Linha Anodização SAT | SATINAGEM 1 | 26 |  |  |  | Hidróxido de Sódio a 50% Bonderit C- AK 62350 :- FDS não refere |  | Soda caústica: 90 a 120 g/l Bonderite C-AK 62350: 50 a 70 ml/l | 65-68 | Gerador de vapor FF20 | 2400 | S | FF19 |  | Banhos sem poluentes constantes da tabela 5.4 do BREF STM | - |  |  | NÃO FECHADA
Linha de anodização SAT | - | Instalação de nova Linha Anodização SAT | SATINAGEM 2 | 26 |  |  |  | Hidróxido de Sódio a 50% Bonderit C- AK 62350 :- FDS não refere |  | Soda caústica: 90 a 120 g/l Bonderite C-AK 62350: 50 a 70 ml/l | 65-68 | Gerador de vapor FF20 | 2400 | S | FF19 |  | Banhos sem poluentes constantes da tabela 5.4 do BREF STM | - |  |  | NÃO FECHADA
Linha de anodização SAT | - | Instalação de nova Linha Anodização SAT | LAVAGEM 3 | 0 |  |  |  | Água |  | NA | AMB | NA | NA | S | FF19 | 14-02-2024 - Descarga |  |  |  |  | NÃO FECHADA
Linha de anodização SAT | - | Instalação de nova Linha Anodização SAT | DECAPAGEM | 26 |  |  |  | Hidroxido de sódio a 50% |  | Soda caústica 30 - 50 g/l | 32-34 | Gerador de vapor FF20 | 2400 | S | FF19 |  | Banhos sem poluentes constantes da tabela 5.4 do BREF STM | - |  |  | NÃO FECHADA
Linha de anodização SAT | - | Instalação de nova Linha Anodização SAT | LAVAGEM 4 | 0 |  |  |  | Água |  | NA | AMB | NA | NA | S | FF19 | 14-02-2024 - Descarga |  |  |  |  | NÃO FECHADA
Linha de anodização SAT | - | Instalação de nova Linha Anodização SAT | LAVAGEM 5 | 0 |  |  |  | Água |  | NA | AMB | NA | NA | S | FF19 | 14-02-2024 - Descarga |  |  |  |  | NÃO FECHADA
Linha de anodização SAT | - | Instalação de nova Linha Anodização SAT | NEUTRALIZAÇÃO | 38 |  |  |  | Ácido sulfúrico ¦ BONDERITE C-IC560: Ácido nítrico + ácido sulfúrico + tris(sulfato) de diferro |  | ÁCIDO SULFÚRICO: 80 110 g/l BONDERITE C-IC: 560: 5 a 15% | AMB | AMB | NA | S | FF19 |  | SOX NO2 | SOx = 10 (VEA) NOX = 500 (VEA) |  |  | NÃO FECHADA
Linha de anodização SAT | - | Instalação de nova Linha Anodização SAT | LAVAGEM 6 | 0 |  |  |  | Água |  | NA | AMB | NA | NA | S | FF19 | 05-02-2024 - Descarga |  |  |  |  | NÃO FECHADA
Linha de anodização SAT | - | Instalação de nova Linha Anodização SAT | HOMOGENEIZAÇÃO | 20 |  |  |  | Ácido sulfúrico |  | Ácido sulfúrico: 180 a 200g/l | 18-20 | CHILLER 30XA702 | NA | N | FF19 |  | SOX | SOX = 10 (VEA) |  |  | NÃO FECHADA
Linha de anodização SAT | - | Instalação de nova Linha Anodização SAT | ANODIZAÇÃO 1 | 26 |  |  |  | Ácido sulfúrico |  | Ácido sulfúrico: 180 a 200g/l | 18-20 | CHILLER 30XA702 | NA | S | FF19 |  | SOX | SOX = 10 (VEA) |  |  | NÃO FECHADA
Linha de anodização SAT | - | Instalação de nova Linha Anodização SAT | ANODIZAÇÃO 2 | 26 |  |  |  | Ácido sulfúrico |  | Ácido sulfúrico: 180 a 200g/l | 18-20 | NA | NA | S | FF19 |  | SOX | SOX = 10 (VEA) |  |  | NÃO FECHADA
Linha de anodização SAT | - | Instalação de nova Linha Anodização SAT | ANODIZAÇÃO 3 (NÃO ATIVA) | 26 |  |  |  | Vazio - Não ativo |  | NA | NA | NA | NA | S | NA | [5 empty] | NÃO FECHADA
Linha de anodização SAT | - | Instalação de nova Linha Anodização SAT | LAVAGEM 7 | 0 |  |  |  | Água |  | NA | AMB | NA | NA | S | NA | 15-02-2024 - Descarga |  |  |  |  | NÃO FECHADA
Linha de anodização SAT | - | Instalação de nova Linha Anodização SAT | LAVAGEM 8 | 0 |  |  | 0 | Água |  | NA | AMB | NA | NA | S | NA | 15-02-2024 - Descarga |  |  |  |  | NÃO FECHADA
Linha de anodização SAT | - | Instalação de nova Linha Anodização SAT | ELETROCOLORAÇÃO POR INTERFERÊNCIA (NÃO ATIVA) | 26 |  |  |  | Vazio - Não ativo |  | NA | NA | NA | NA | N | NA | [5 empty] | NÃO FECHADA
Linha de anodização SAT | - | Instalação de nova Linha Anodização SAT | COLORAÇÃO ELETROQUÍMICA | 26 |  |  |  | Bonderite M AD 12000: sulfato de estanho Bonderite M ED 12003 : sulfato de ferro(II) + Ácido salicílico, 5-sulfo-2H2O + ácido sulfúrico |  | Ácido sulfúrico: 15 a 20g/l Bonderite M AD 12000: 12 a 16 g/l Bonderite M ED 12003: 20 a 25 g/l | 22-24 | CHILLER/ CALDEIRA | 2400 | N | NA |  | SOX | SOX = 10 (VEA) |  |  | NÃO FECHADA
Linha de anodização SAT | - | Instalação de nova Linha Anodização SAT | LAVAGEM 9 | 0 |  |  |  | Água |  | NA | AMB | NA | NA | S | NA | 15-02-2024 - Descarga |  |  |  |  | NÃO FECHADA
Linha de anodização SAT | - | Instalação de nova Linha Anodização SAT | LAVAGEM DESMINERALIZADA | 0 |  |  |  | Água |  | NA | AMB | NA | NA | S | NA | 16-02-2024 - Descarga |  |  |  |  | NÃO FECHADA
Linha de anodização SAT | - | Instalação de nova Linha Anodização SAT | COLMATAGEM 1 | 38 |  |  |  | Benzenesulfonic acid, hexadecyl(sulfophenoxy)-, sodium salt (1:2) 2-metilisotiazol-3(2H)-ona |  | GARDO SEAL 1999: 0,5 a 3 g/l | 92-93 | Gerador de vapor FF20 | 2400 | N | NA | [5 empty] | NÃO FECHADA
Linha de anodização SAT | - | Instalação de nova Linha Anodização SAT | COLMATAGEM 2 | 38 |  |  |  | Sufonato de óxido de difenil + Oxibis(ácido sulfónicohexadecilbenzeno) Na |  | BONDERITE M-ED 11011: 4 a 6 g/l | 98 | Gerador de vapor FF20 | 2400 | N | NA | [5 empty] | NÃO FECHADA
Linha de anodização SAT | - | Instalação de nova Linha Anodização SAT | COLMATAGEM 3 | 38 |  |  |  | Sufonato de óxido de difenil + Oxibis(ácido sulfónicohexadecilbenzeno) Na |  | BONDERITE M-ED 11011: 4 a 6 g/l | 98 | Gerador de vapor FF20 | 2400 | N | NA | [5 empty] | NÃO FECHADA
Linha de anodização SAT | - | Instalação de nova Linha Anodização SAT | LAVAGEM DESMINERALIZADA | 0 |  |  |  | Água |  | NA | AMB | NA | NA | S | NA | 16-02-2024 - Descarga |  |  |  |  | NÃO FECHADA
426
Linha de limpeza das matrizes | - | Instalação de nova Linha | Banho nº 1 | 1.5 |  |  |  | Hidróxido de Sódio |  | Soda caústica a 30% | 90 | Resistência elétrica | NA | S | FF33 |  | Banhos sem poluentes constantes da tabela 5.4 do BREF STM: NaOH | NÃO LEGISLADO |  |  | FECHADA SEMPRE
Linha de limpeza das matrizes | - | Instalação de nova Linha | Banho nº 2 | 1.5 |  |  |  | Hidróxido de Sódio |  | Soda caústica a 30% | 90 | Resistência elétrica | NA | S | FF33 |  | Banhos sem poluentes constantes da tabela 5.4 do BREF STM: NaOH | NÃO LEGISLADO |  |  | FECHADA SEMPRE
Linha de limpeza das matrizes | - | Instalação de nova Linha | Banho nº 3 | 1.5 |  |  |  | Hidróxido de Sódio |  | Soda caústica a 30% | 90 | Resistência elétrica | NA | S | FF33 |  | Banhos sem poluentes constantes da tabela 5.4 do BREF STM: NaOH | NÃO LEGISLADO |  |  | FECHADA SEMPRE
Linha de limpeza das matrizes | - | Instalação de nova Linha | Banho nº 4 | 1.5 |  |  |  | Hidróxido de Sódio |  | Soda caústica a 30% | 90 | Resistência elétrica | NA | S | FF33 |  | Banhos sem poluentes constantes da tabela 5.4 do BREF STM: NaOH | NÃO LEGISLADO |  |  | FECHADA SEMPRE
Linha de limpeza das matrizes | - | Instalação de nova Linha | Banho nº 5 | 1.5 |  |  |  | Hidróxido de Sódio |  | Soda caústica a 30% | 90 | Resistência elétrica | NA | S | FF33 |  | Banhos sem poluentes constantes da tabela 5.4 do BREF STM: NaOH | NÃO LEGISLADO |  |  | FECHADA SEMPRE
Linha de limpeza das matrizes | - | Instalação de nova Linha | Lavagem | 0 |  |  |  | Água |  | NA | 70 | Resistência elétrica | NA | S | FF33 |  | - | - |  |  | FECHADA SEMPRE
| - |  |  | 7.5
Lacagem Horizontal Nova |  | Instalação de nova Linha LH | Desengordurante Alcalino | 7.5 |  |  |  | Gardoclean S 5123: compostos orgânicos, base inorgânica e hidróxido de sódio. GARDOBOND-ADDITIVE H 7406: Poly(oxy-1,2-ethanediyl), α-decyl-ω-(phenylmethoxy)- Decan-1-ol, etoxilado octanoato de sódio |  | Gardoclean S 5123: 10 A 50 g/l GARDOBOND-ADDITIVE H 7406: 0,1 a 0,5 g7l | 40-60 | Queimador FF27 | 390 | N | FF28 |  | Banhos sem poluentes constantes da tabela 5.4 do BREF STM | COV's (VLE - Quadro 13 Pt 190-B/2018) |  |  | FECHADA SEMPRE
Lacagem Horizontal Nova | - | Instalação de nova Linha LH | LAVAGEM | 0 |  |  |  | Água |  | NA | AMB | NA | NA | N | FF28 |  | - | - |  |  | FECHADA SEMPRE
Lacagem Horizontal Nova | - | Instalação de nova Linha LH | LAVAGEM | 0 |  |  |  | Água |  | NA | AMB | NA | NA | N | FF28 |  | - | - |  |  | FECHADA SEMPRE
Lacagem Horizontal Nova | - | Instalação de nova Linha LH | DESOXIDANTE | 7.5 |  |  |  | Ácido tetrafluoroborico |  | G a r d o c l e a n S 5 2 4 4: 10 a 30 g/l | TAM - 40 | Queimador FF27 | 390 | N | FF35 |  | HF | HF - 2 (VEA) |  |  | FECHADA SEMPRE
Lacagem Horizontal Nova | - | Instalação de nova Linha LH | LAVAGEM | 0 |  |  |  | Água |  | NA | AMB | NA | NA | N | FF35 |  | - | - |  |  | FECHADA SEMPRE
Lacagem Horizontal Nova | - | Instalação de nova Linha LH | LAVAGEM | 0 |  |  |  | Água |  | NA | AMB | NA | NA | N | FF35 |  | - | - |  |  | FECHADA SEMPRE
Lacagem Horizontal Nova | - | Instalação de nova Linha LH | LAVAGEM DESMINERALIZADA | 0 |  |  |  | Água |  | NA | AMB | NA | NA | N | NA |  | - | - |  |  | FECHADA SEMPRE
Lacagem Horizontal Nova | - | Instalação de nova Linha LH | CONVERSÃO | 7.4 |  |  |  | hexafluorotitanato(2-) de dihidrogénio fluoreto de amónio ácido fluorídrico Hexafluorozirconic acid amoníaco |  | GARDOBOND X 4707 E15: 6,7 a 13,5 g/l | 20-35 | Queimador FF27 | 390 | N | NA |  | HF; Amónia | HF (VEA) NH3 (VEA) Metais III (VLE - Quadro 13 Pt 190-B/2018) |  |  | FECHADA SEMPRE
Lacagem Horizontal Nova | - | Instalação de nova Linha LH | LAVAGEM DESMINERALIZADA | 0 |  |  |  | Água |  | NA | AMB | NA | NA | N | NA |  | - | - |  |  | FECHADA SEMPRE
Lacagem Horizontal Nova | - |  |  | 22.4
TOTAIS (m3) | 207.5 |  |  | 617.4
Note on P82: FF28 - Túnel do pré-tratamento + Lavagens da lacagem horizontal nova
Note on P85: FF35 - Scrubber associado ao Pré-tratamento (Desengordurante ácido) LH